## Feuil1
04.2 Les matériaux de base et leurs caractéristiques techniques
Caractéristiques | Unité | Préconditionnement | FR2 | CEM1 | CEM3 | FR4 | FR4 | Téflon | Polyimide
High Tg
Température de | °C | – | 30 | 60/90 | 125 | 135 | 150/170/210 | 160 | > 250
transition vitreuse Tg
Adhérence de la | N/mm | – | 2,0 | 1,7 | 1,4 | 2,0 | > 1,4 | > 1,4 | 1,2
feuille de cuivre
Résistance à la | N/mm | – | 160 | 400 | 480 | 600 | 600 | 600 | 110
flexion longitudinale
0,8 à 3,2 mm
Résistance à la | N/mm | – | 140 | 320 | 330 | 450 | 490 | 490 | 100
flexion transversale
Constante | – | *D 24/23 | 4,1 | 4,2 | 5,0 | 4,2–4,8 | 4,5–5,4 | 2,5–2,8 | 3,8
diélectrique à 1MHz
Rigidité | kV | *D 48/50 | 15 | 40 | – | 40 | – | – | 90
diélectrique
Résistance | Ohm | *C 96/35/90 | 109 | 1011 | 1011 | 1011 | 1011 | 1011 | 1011
superficielle
Résistance | Ohm/cm | *C 96/35/90 | 1010 | 1013 | – | 1012 | – | – | 1014
transversale spécifique
Résistance au | S | – | 15–20 | 30 | – | 120 | – | – | –
bain de soudure
Inflammabilité | – | – | V1 | V0 | V0 | V0 | V0 | V0 | V0
UL 94
Indice de résistance au cheminement DIN IEC 112 | CTI | – | 250 | – | – | 175–200 | – | – | 160–175
Absorption d'eau | % | *E 24/50 | 0,75 | – | – | – | – | – | 2,5
Limite de | °C | – | 105 | – | – | – | – | – | –
température
Dilatation | Ppm/°K | *E 0/100 | 270–330 | 300 | 190 | 170 | 100–200 | 100–200 | –
thermique
http://www.melpro.fr/artweb/pdf/MELPRO%20FT%20ISOVAL%20FR4%20HF.pdf
http://www.melpro.fr/artweb/pdf/MELPRO%20FT%20VERRE%20EPOXY%20FR4.pdf